## Carbón Importado (2)
Cálculo de varianza y precisión para carbón importado
Se trata de una prueba puesto que los incrementos no son tales ya que son muestreos diarios.
Carbón Importado (s/s)
|  | Fecha | Hora | Humedad | Cenizas | PCS | Carbono | Azufre
|  | 2006-01-31 | 16:55 | 27.04 | 2.55 | 6812 | 71.73 | 0.16
|  | 2006-01-31 | 10:35 | 27.86 | 2.97 | 6774 | 71.2 | 0.26
|  | 2006-01-31 | 10:45 | 27.3 | 1.99 | 6875 | 72.15 | 0.13
|  | 2006-01-31 | 10:55 | 27.75 | 2.32 | 6834 | 71.68 | 0.14
|  | 2006-01-31 | 12:30 | 27.68 | 1.97 | 6855 | 72.09 | 0.12
|  | 2006-01-31 | 12:40 | 28.09 | 2.32 | 6859 | 71.72 | 0.15
|  | 2006-01-31 | 17:30 | 27.86 | 2.38 | 6839 | 71.48 | 0.17
|  | 2006-01-31 | 17:40 | 27.49 | 2.36 | 6855 | 71.48 | 0.14
|  | 2006-02-01 | 12:00 | 27.78 | 2.82 | 6793 | 71.07 | 0.17
|  | 2006-02-01 | 12:15 | 26.56 | 2.13 | 6815 | 71.61 | 0.14
|  | 2006-02-06 | 10:43 | 27.38 | 2.45 | 6885 | 71.64 | 0.14
|  | 2006-02-06 | 16:00 | 25.73 | 3.21 | 6711 | 70.41 | 0.1
|  | 2006-02-07 | 12:15 | 26.57 | 2.61 | 6799 | 71.14 | 0.14
|  | 2006-02-07 | 12:25 | 26.85 | 2.49 | 6736 | 70.58 | 0.11
|  | 2006-02-07 | 17:30 | 26.32 | 3.07 | 6756 | 69.93 | 0.14
|  | 2006-02-08 | 13:00 | 26.31 | 3.03 | 6819 | 71.32 | 0.19
|  | 2006-02-09 | 15:05 | 25.16 | 2.89 | 6731 | 70.34 | 0.15
|  | 2006-02-09 | 16:20 | 25.07 | 3.1 | 6676 | 70.3 | 0.16
|  | 2006-02-09 | 18:50 | 24.84 | 3.45 | 6689 | 70.47 | 0.25
|  | 2006-02-09 | 19:20 | 25.75 | 3.8 | 6639 | 70.08 | 0.23
| Humedad(%) |  |  | Cenizas(%) |  |  | Carbono (%) |  |  | PCS (kcal/kg) |  |  | Azufre (%)
| Serie A | Serie B |  | Serie A | Serie B |  | Serie A | Serie B |  | Serie A | Serie B |  | Serie A | Serie B
| 27.04 | 27.38 |  | 2.55 | 2.45 |  | 71.73 | 71.64 |  | 6812 | 6785 |  | 0.16 | 0.14
| 27.86 | 25.73 |  | 2.97 | 3.21 |  | 71.2 | 70.41 |  | 6774 | 6711 |  | 0.26 | 0.1
| 27.3 | 26.57 |  | 1.99 | 2.61 |  | 72.15 | 71.14 |  | 6875 | 6799 |  | 0.13 | 0.14
| 27.75 | 26.85 |  | 2.32 | 2.49 |  | 71.68 | 70.58 |  | 6834 | 6736 |  | 0.14 | 0.11
| 27.68 | 26.32 |  | 1.97 | 3.07 |  | 72.09 | 69.93 |  | 6855 | 6756 |  | 0.12 | 0.14
| 28.09 | 26.31 |  | 2.32 | 3.03 |  | 71.72 | 71.32 |  | 6859 | 6819 |  | 0.15 | 0.19
| 27.86 | 25.16 |  | 2.38 | 2.89 |  | 71.48 | 70.34 |  | 6839 | 6731 |  | 0.17 | 0.15
| 27.49 | 25.07 |  | 2.36 | 3.1 |  | 71.48 | 70.3 |  | 6855 | 6676 |  | 0.14 | 0.16
| 27.78 | 24.84 |  | 2.82 | 3.45 |  | 71.07 | 70.47 |  | 6793 | 6689 |  | 0.17 | 0.25
| 26.56 | 25.75 |  | 2.13 | 3.8 |  | 71.61 | 70.08 |  | 6815 | 6639 |  | 0.14 | 0.23
Varianza | 0.21101 | 0.6890844 | Varianza | 0.1067656 | 0.1809111 | Varianza | 0.1161878 | 0.3130544 | Varianza | 1028.322 | 3276.767 | Varianza | 0.001551111 | 0.002365556
Ratio | 3.265648 | < 3,18 | Ratio | 1.694471 | < 3,18 | Ratio | 2.694384 | < 3,18 | Ratio | 0.3138222 | < 3,18 | Ratio | 0.6557069 | < 3,18
Valor C | 1.92 |  | Valor C | 1.92 |  | Valor C | 1.92 |  | Valor C | 1.92 |  | Valor C | 1.92
Var. Total | 0.8640907 |  | Var. Total | 0.2761696 |  | Var. Total | 0.4120725 |  | Var. Total | 4132.885 |  | Var. Total | 0.00376
[7 empty] | Carbono |  |  | Poder Calorífico |  |  | Azufre
[7 empty] | Inc expan | 0.52 |  | Inc expan | 64.22 |  | Inc expan | 0.06
[7 empty] | S2pa | 0.07038734 |  | S2pa | 1073.565 |  | S2pa | 0.0009371095
|  | PCS (kcal/kg) |  |  |  |  | Carbono (%) |  |  |  |  | Humedad(%)
| Varianza total |  |  | 4133 |  | Varianza total |  |  | 0.41 |  | Varianza total |  |  | 0.86
| Varianza de preparación y análisis |  |  | 1073.565 | 25.97545 | Varianza de preparación y análisis |  |  | 0.07038734 | 17.16764 | Varianza de preparación y análisis |  |  | 0.041
| Número de muestras globales |  |  | 1 |  | Número de muestras globales |  |  | 1 |  | Número de muestras globales |  |  | 1
| Número de incrementos |  |  | 13 |  | Número de incrementos |  |  | 13 |  | Número de incrementos |  |  | 13
| Número de análisis por muestra |  |  | 1 |  | Número de análisis por muestra |  |  | 2 |  | Número de análisis por muestra |  |  | 2
| Varianza asociada a la precisión |  |  | 1308.906 |  | Varianza asociada a la precisión |  |  | 0.06131772 |  | Varianza asociada a la precisión |  |  | 0.0835
| MEDIA | 6782.6 | PRECISIÓN | 70.8957 |  | MEDIA | 71.121 | PRECISIÓN | 0.4852423 |  | MEDIA | 26.7695 | PRECISIÓN | 0.5662508
|  |  |  | 53.11181 |  |  |  |  | 0.4258711 |  |  |  |  | 0.6319494
|  | Cenizas(%) |  |  |  |  | Azufre(%)
| Varianza total |  |  | 0.28 |  | Varianza total |  |  | 0.004
| Varianza de preparación y análisis |  |  | 0.011 |  | Varianza de preparación y análisis |  |  | 0.0009371095 | 23.42774
| Número de muestras globales |  |  | 1 |  | Número de muestras globales |  |  | 1
| Número de incrementos |  |  | 13 |  | Número de incrementos |  |  | 13
| Número de análisis por muestra |  |  | 2 |  | Número de análisis por muestra |  |  | 2
| Varianza asociada a la precisión |  |  | 0.02619231 |  | Varianza asociada a la precisión |  |  | 0.0007041617
| MEDIA | 2.6955 | PRECISIÓN | 0.3171411 |  | MEDIA | 0.1595 | PRECISIÓN | 0.05199982
|  |  |  | 0.3488531 |  |  |  |  | 0.09476124

## Carbón Importado
Cálculo de varianza y precisión para carbón importado
Se trata de una prueba puesto que los incrementos no son tales ya que son muestreos diarios.
Carbón Importado (s/s)
|  | Fecha | Hora | Humedad | Cenizas | PCS | Carbono | Azufre
|  | 2006-01-31 | 16:55 | 27.04 | 2.55 | 6812 | 71.73 | 0.16
|  | 2006-01-31 | 10:35 | 27.86 | 2.97 | 6774 | 71.2 | 0.26
|  | 2006-01-31 | 10:45 | 27.3 | 1.99 | 6875 | 72.15 | 0.13
|  | 2006-01-31 | 10:55 | 27.75 | 2.32 | 6834 | 71.68 | 0.14
|  | 2006-01-31 | 12:30 | 27.68 | 1.97 | 6855 | 72.09 | 0.12
|  | 2006-01-31 | 12:40 | 28.09 | 2.32 | 6859 | 71.72 | 0.15
|  | 2006-01-31 | 17:30 | 27.86 | 2.38 | 6839 | 71.48 | 0.17
|  | 2006-01-31 | 17:40 | 27.49 | 2.36 | 6855 | 71.48 | 0.14
|  | 2006-02-01 | 12:00 | 27.78 | 2.82 | 6793 | 71.07 | 0.17
|  | 2006-02-01 | 12:15 | 26.56 | 2.13 | 6815 | 71.61 | 0.14
|  | 2006-02-06 | 10:43 | 27.38 | 2.45 | 6885 | 71.64 | 0.14
|  | 2006-02-06 | 16:00 | 25.73 | 3.21 | 6711 | 70.41 | 0.1
|  | 2006-02-07 | 12:15 | 26.57 | 2.61 | 6799 | 71.14 | 0.14
|  | 2006-02-07 | 12:25 | 26.85 | 2.49 | 6736 | 70.58 | 0.11
|  | 2006-02-07 | 17:30 | 26.32 | 3.07 | 6756 | 69.93 | 0.14
|  | 2006-02-08 | 13:00 | 26.31 | 3.03 | 6819 | 71.32 | 0.19
|  | 2006-02-09 | 15:05 | 25.16 | 2.89 | 6731 | 70.34 | 0.15
|  | 2006-02-09 | 16:20 | 25.07 | 3.1 | 6676 | 70.3 | 0.16
|  | 2006-02-09 | 18:50 | 24.84 | 3.45 | 6689 | 70.47 | 0.25
|  | 2006-02-09 | 19:20 | 25.75 | 3.8 | 6639 | 70.08 | 0.23
| Humedad(%) |  |  | Cenizas(%) |  |  | Carbono (%) |  |  | PCS (kcal/kg) |  |  | Azufre (%)
| Serie A | Serie B |  | Serie A | Serie B |  | Serie A | Serie B |  | Serie A | Serie B |  | Serie A | Serie B
| 27.04 | 27.38 |  | 2.55 | 2.45 |  | 71.73 | 71.64 |  | 6812 | 6785 |  | 0.16 | 0.14
| 27.86 | 25.73 |  | 2.97 | 3.21 |  | 71.2 | 70.41 |  | 6774 | 6711 |  | 0.26 | 0.1
| 27.3 | 26.57 |  | 1.99 | 2.61 |  | 72.15 | 71.14 |  | 6875 | 6799 |  | 0.13 | 0.14
| 27.75 | 26.85 |  | 2.32 | 2.49 |  | 71.68 | 70.58 |  | 6834 | 6736 |  | 0.14 | 0.11
| 27.68 | 26.32 |  | 1.97 | 3.07 |  | 72.09 | 69.93 |  | 6855 | 6756 |  | 0.12 | 0.14
| 28.09 | 26.31 |  | 2.32 | 3.03 |  | 71.72 | 71.32 |  | 6859 | 6819 |  | 0.15 | 0.19
| 27.86 | 25.16 |  | 2.38 | 2.89 |  | 71.48 | 70.34 |  | 6839 | 6731 |  | 0.17 | 0.15
| 27.49 | 25.07 |  | 2.36 | 3.1 |  | 71.48 | 70.3 |  | 6855 | 6676 |  | 0.14 | 0.16
| 27.78 | 24.84 |  | 2.82 | 3.45 |  | 71.07 | 70.47 |  | 6793 | 6689 |  | 0.17 | 0.25
| 26.56 | 25.75 |  | 2.13 | 3.8 |  | 71.61 | 70.08 |  | 6815 | 6639 |  | 0.14 | 0.23
Varianza | 0.21101 | 0.6890844 | Varianza | 0.1067656 | 0.1809111 | Varianza | 0.1161878 | 0.3130544 | Varianza | 1028.322 | 3276.767 | Varianza | 0.001551111 | 0.002365556
Ratio | 3.265648 | < 3,18 | Ratio | 1.694471 | < 3,18 | Ratio | 2.694384 | < 3,18 | Ratio | 0.3138222 | < 3,18 | Ratio | 0.6557069 | < 3,18
Valor C | 1.92 |  | Valor C | 1.92 |  | Valor C | 1.92 |  | Valor C | 1.92 |  | Valor C | 1.92
Var. Total | 0.8640907 |  | Var. Total | 0.2761696 |  | Var. Total | 0.4120725 |  | Var. Total | 4132.885 |  | Var. Total | 0.00376
|  | PCS (kcal/kg) |  |  |  |  | Carbono (%) |  |  |  |  | Humedad(%)
| Varianza total |  |  | 4133 |  | Varianza total |  |  | 0.41 |  | Varianza total |  |  | 0.86
| Varianza de preparación y análisis |  |  | 451.4 |  | Varianza de preparación y análisis |  |  | 0.017 |  | Varianza de preparación y análisis |  |  | 0.041
| Número de muestras globales |  |  | 1 |  | Número de muestras globales |  |  | 1 |  | Número de muestras globales |  |  | 1
| Número de incrementos |  |  | 13 |  | Número de incrementos |  |  | 13 |  | Número de incrementos |  |  | 13
| Número de análisis por muestra |  |  | 1 |  | Número de análisis por muestra |  |  | 1 |  | Número de análisis por muestra |  |  | 1
| Varianza asociada a la precisión |  |  | 734.6 |  | Varianza asociada a la precisión |  |  | 0.04723077 |  | Varianza asociada a la precisión |  |  | 0.104
| MEDIA | 6782.6 | PRECISIÓN | 53.11181 |  | MEDIA | 71.121 | PRECISIÓN | 0.4258711 |  | MEDIA | 26.7695 | PRECISIÓN | 0.6319494
|  | Cenizas(%) |  |  |  |  | Azufre(%)
| Varianza total |  |  | 0.28 |  | Varianza total |  |  | 0.004
| Varianza de preparación y análisis |  |  | 0.011 |  | Varianza de preparación y análisis |  |  | 0.0022
| Número de muestras globales |  |  | 1 |  | Número de muestras globales |  |  | 1
| Número de incrementos |  |  | 13 |  | Número de incrementos |  |  | 13
| Número de análisis por muestra |  |  | 1 |  | Número de análisis por muestra |  |  | 1
| Varianza asociada a la precisión |  |  | 0.03169231 |  | Varianza asociada a la precisión |  |  | 0.002338462
| MEDIA | 2.6955 | PRECISIÓN | 0.3488531 |  | MEDIA | 0.1595 | PRECISIÓN | 0.09476124

## Carbón mezcla
Cálculo de varianza y precisión para carbón mezcla
Se trata de una prueba puesto que los incrementos no son tales ya que son muestreos diarios.
Carbón Mezcla (s/s)
|  | Fecha | Hora | Humedad | Cenizas | PCS | Carbono | Azufre
|  | 2006-01-30 | 12:45 | 34.49 | 39.64 | 3758 | 38.58 | 5.46
|  | 2006-01-31 | 10:10 | 33.89 | 30.18 | 4531 | 45.76 | 5.84
|  | 2006-01-31 | 16:00 | 34.26 | 44.32 | 3366 | 34.62 | 5.39
|  | 2006-01-31 | 16:30 | 33.64 | 32.71 | 4339 | 44.91 | 4.1
|  | 2006-01-31 | 17:00 | 31.7 | 35.36 | 4122 | 42.61 | 4.73
|  | 2006-02-01 | 11:00 | 30.46 | 34.01 | 4220 | 43.71 | 3.85
|  | 2006-02-01 | 11.45 | 31.82 | 31.31 | 4493 | 46.22 | 4.31
|  | 2006-02-03 | 10:40 | 31.48 | 47.28 | 3132 | 32.06 | 5.2
|  | 2006-02-03 | 11:00 | 32.88 | 33.66 | 4160 | 43.5 | 3.93
|  | 2006-02-03 | 12:00 | 34.54 | 33.12 | 4230 | 43.1 | 6.28
|  | 2006-02-03 | 12:20 | 33.96 | 31.74 | 4376 | 44.8 | 5.85
|  | 2006-02-07 | 11:05 | 32.2 | 32.71 | 4317 | 45.03 | 3.82
|  | 2006-02-07 | 11:25 | 32.25 | 32.25 | 4305 | 45.19 | 3.3
|  | 2006-02-07 | 15:45 | 32.11 | 45.08 | 3197 | 34.02 | 2.89
|  | 2006-02-07 | 16:45 | 32.87 | 36.96 | 3850 | 40.33 | 4.59
|  | 2006-02-08 | 10:15 | 28.38 | 43.02 | 3554 | 37.02 | 3.3
|  | 2006-02-08 | 10:50 | 31.33 | 36.4 | 3923 | 41.3 | 4.65
|  | 2006-02-08 | 12:15 | 29.08 | 37.65 | 3909 | 40.68 | 3.28
|  | 2006-02-08 | 16:20 | 29.69 | 36.01 | 4091 | 43.11 | 2.89
|  | 2006-02-08 | 17:15 | 30.74 | 32.91 | 4286 | 45.12 | 3.51
| Humedad(%) |  |  | Cenizas(%) |  |  | Carbono (%) |  |  | PCS (kcal/kg) |  |  | Azufre (%)
| Serie A | Serie B |  | Serie A | Serie B |  | Serie A | Serie B |  | Serie A | Serie B |  | Serie A | Serie B
| 34.49 | 33.96 |  | 36.33 | 33.12 |  | 38.58 | 44.8 |  | 3758 | 4376 |  | 5.46 | 5.85
| 33.89 | 32.2 |  | 39.64 | 31.74 |  | 45.76 | 45.03 |  | 4531 | 4317 |  | 5.84 | 3.82
| 34.26 | 32.25 |  | 30.18 | 32.71 |  | 34.62 | 45.19 |  | 3366 | 4305 |  | 5.39 | 3.3
| 33.64 | 32.11 |  | 44.32 | 32.25 |  | 44.91 | 34.02 |  | 4339 | 3197 |  | 4.1 | 2.89
| 31.7 | 32.87 |  | 32.71 | 45.08 |  | 42.61 | 40.33 |  | 4122 | 3850 |  | 4.73 | 4.59
| 30.46 | 28.38 |  | 35.36 | 36.96 |  | 43.71 | 37.02 |  | 4220 | 3554 |  | 3.85 | 3.3
| 31.82 | 31.33 |  | 34.01 | 43.02 |  | 46.22 | 41.3 |  | 4493 | 3923 |  | 4.31 | 4.65
| 31.48 | 29.08 |  | 31.31 | 36.4 |  | 32.06 | 40.68 |  | 3132 | 3909 |  | 5.2 | 3.28
| 32.88 | 29.69 |  | 47.28 | 37.65 |  | 43.5 | 43.11 |  | 4160 | 4091 |  | 3.93 | 2.89
| 34.54 | 30.74 |  | 33.66 | 36.01 |  | 43.1 | 45.12 |  | 4230 | 4286 |  | 6.28 | 3.51
Varianza | 2.129916 | 3.139477 | Varianza | 31.56147 | 20.49103 | Varianza | 23.30047 | 14.50107 | Varianza | 220371 | 144635.1 | Varianza | 0.7212544 | 0.8955067
Ratio | 1.473991 | < 3,18 | Ratio | 0.6492419 | < 3,18 | Ratio | 0.6223509 | < 3,18 | Ratio | 1.523635 | < 3,18 | Ratio | 0.8054149 | < 3,18
Valor C | 1.92 |  | Valor C | 1.92 |  | Valor C | 1.92 |  | Valor C | 1.92 |  | Valor C | 1.92
Var. Total | 5.058617 |  | Var. Total | 49.9703936 |  | Var. Total | 36.28947 |  | Var. Total | 350405.8 |  | Var. Total | 1.552091
|  | PCS (kcal/kg) |  |  |  |  | Carbono (%) |  |  |  |  | Humedad(%)
| Varianza total |  |  | 350406 |  | Varianza total |  |  | 36.29 |  | Varianza total |  |  | 5.06
| Varianza de preparación y análisis |  |  | 2391 |  | Varianza de preparación y análisis |  |  | 0.28 |  | Varianza de preparación y análisis |  |  | 0.18
| Número de muestras globales |  |  | 3 |  | Número de muestras globales |  |  | 3 |  | Número de muestras globales |  |  | 3
| Número de incrementos |  |  | 390 |  | Número de incrementos |  |  | 13 |  | Número de incrementos |  |  | 13
| Número de análisis por muestra |  |  | 1 |  | Número de análisis por muestra |  |  | 1 |  | Número de análisis por muestra |  |  | 1
| Varianza asociada a la precisión |  |  | 1094.449 |  | Varianza asociada a la precisión |  |  | 1.016667 |  | Varianza asociada a la precisión |  |  | 0.1851282
| MEDIA | 4007.95 | PRECISIÓN | 64.8281 |  | MEDIA | 41.5835 | PRECISIÓN | 1.975854 |  | MEDIA | 32.0885 | PRECISIÓN | 0.8431443
11.83594
|  | Cenizas(%) |  |  |  |  | Azufre(%)
| Varianza total |  |  | 49.97 |  | Varianza total |  |  | 0.45
| Varianza de preparación y análisis |  |  | 0.27 |  | Varianza de preparación y análisis |  |  | 0.014
| Número de muestras globales |  |  | 3 |  | Número de muestras globales |  |  | 3
| Número de incrementos |  |  | 13 |  | Número de incrementos |  |  | 13
| Número de análisis por muestra |  |  | 1 |  | Número de análisis por muestra |  |  | 1
| Varianza asociada a la precisión |  |  | 1.364359 |  | Varianza asociada a la precisión |  |  | 0.01584615
| MEDIA | 36.487 | PRECISIÓN | 2.288916 |  | MEDIA | 4.3585 | PRECISIÓN | 0.2466764
|  |  | Norma ISO | [5 empty] | Real | Limite inf. | Limite sup.
|  | Serie A | Serie B | dif | dif2 |  | PCS | Varianza | 173673.5 | 133728.6 | 250089.9
|  | 38.58 | 44.8 | 6.22 | 38.6884 |  | (kcal/kg) | Precision | 186.3725 | 163.5412 | 223.647
|  | 45.76 | 45.03 | 0.73 | 0.5329 |  | Carbono | Varianza | 17.91215 | 13.79236 | 25.7935
|  | 34.62 | 45.19 | 10.57 | 111.7249 |  | (%) | Precision | 1.892731 | 1.660865 | 2.271277
|  | 44.91 | 34.02 | 10.89 | 118.5921 |  | Humedad | Varianza | 3.216824 | 2.476954 | 4.632226
|  | 42.61 | 40.33 | 2.28 | 5.1984 |  | (%) | Precision | 0.8021002 | 0.7038401 | 0.9625203
|  | 43.71 | 37.02 | 6.69 | 44.7561 |  | Cenizas | Varianza | 25.29784 | 19.47933 | 36.42888
|  | 46.22 | 41.3 | 4.92 | 24.2064 |  | (%) | Precision | 2.249348 | 1.973795 | 2.699218
|  | 32.06 | 40.68 | 8.62 | 74.3044 |  | Azufre | Varianza | 1.084834 | 0.8353225 | 1.562162
|  | 43.5 | 43.11 | 0.39 | 0.1521 |  | (%) | Precision | 0.4657971 | 0.4087353 | 0.5589565
|  | 43.1 | 45.12 | 2.02 | 4.0804